## Worksheet
Articulo | Product | Referencia Aside | Codigo Proveedor | EAN | Proveedor | Familia | Capitulo | Pagina | PVP | ECLASS | UNSPSC | cabecera_1 | valor_1 | cabecera_2 | valor_2 | cabecera_3 | valor_3 | cabecera_4 | valor_4 | cabecera_5 | valor_5 | cabecera_6 | valor_6 | cabecera_7 | valor_7 | cabecera_8 | valor_8 | cabecera_9 | valor_9 | cabecera_10 | valor_10 | cabecera_11 | valor_11 | cabecera_12 | valor_12 | cabecera_13 | valor_13 | cabecera_14 | valor_14 | cabecera_15 | valor_15 | Description | imagen_1 | imagen_2 | imagen_3 | imagen_4 | imagen_5 | imagen_6 | imagen_7 | imagen_8 | imagen_9 | imagen_10 | Ud. Medida
Cepillo HSCP con alambre plastificado ondulado diámetro 75mmLinea HS de altas revoluciones - 11.000 r.p.m. | Linea HS de altas revoluciones - 11.000 r.p.m. | 20000831 | HSCP0075WM14 | 4317784735872 |  |  |  |  | 18.97 |  |  | Diámetro | 75mm / 3' (mm) (") | EJE | M14 (mm) (") | Diámetro del hilo | 6 x 0,353 + 3 x 0,20mm / 6 x .014 + 3 x .008' (mm) (") | Material del Hilo | Acero Plastificado / Laminated Steel |  |  |  |  | Saliente | 22mm / 7/8' (mm) (") | Max RPM | 15000 | Máquina-Accionamiento | Amoladora | Superficie de Trabajo | Férrico - Cool gray 5 |  |  |  |  | Composición Química | C: 0,65 - 0,88 % Mn: 0,40 - 0,70 % Si: 0,15 - 0,30% | Resistencia a tracción | 2200 - 3100 N/mm² |  |  | CEPILLO TAZA HS ALAMBRE ONDULADO, Ø 75, ACERO PLASTIFICADO | FM23582BI170573_20000831_SZ4.png